## Mineralometria
PROJETO_AMOSTRAGEM | PROJETO_PUBLICAÇÃO | CENTRO_DE_CUSTO | CLASSE | NÚMERO_DE_CAMPO | NÚMERO_DE_LABORATÓRIO | DUPLICATA | LATITUDE | LONGITUDE | LOTE | RA | DATA_DE_ANÁLISE | MÉTODO | ABERTURA | LEITURA | LABORATÓRIO | JOB | PESO_INICIAL_g | PESO_FRACIONADO_g | PESO_CONC_0_3g | PESO_BATEIA__0_3G | MAGNETICO_IMÃ_MÃO_g | TOTAL_PESADO_g | NÃO_ANALISADAS_LEVES_g | SEMI_MAGNETICO_g | NÃO_MAGNETICOS_g | TOTAL_ANALISADO_g | ACTINOLITA | AGREGADO | ALBITA | ALLANITA | ALUMOSSILICATO | ANATÁSIO | ANDALUZITA | ANDRADITA | ANFIBÓLIO | ANGLESITA | ANTOFILITA | APATITA | ARGILO_MINERAL | ARSENOPIRITA | AUGITA | BADDELEITA | BARITA | BIOTITA_ALTERADA | BRONZE | BROOKITA | CALCITA | CALCOPIRITA | CARBONATO | CARBONETO_DE_SILÍCIO | CASSITERITA | CELESTINA | CHUMBO | CIANITA | CINÁBRIO | CLINOPIROXÊNIO | CLINOZOISITA | CLORITA | COLTAN | CONCREÇÃO_Ti_Cr_Mn | CORÍNDON | CRISOCOLA | CROMITA | CRUPITA | DIAMANTE | DIOPSÍDIO | DOLOMITA | DUMORTIERITA | ENSTATITA | ENXOFRE | EPIDOTO | ESFALERITA | ESMERALDA | ESPECULARITA | ESPINÉLIO | ESPINELIO_KIMB | ESTAUROLITA | FE_CLORITA | FELDSPATO_DE_POTÁSSIO | FLOGOPITA | FLORENCITA | FLUORITA | FOSFATO | FOSFATO_DE_Al | FOSFATO_DE_Al_Ba | FRAGMENTO_DE_ROCHA | FRAGMENTOS_DE_AÇO | FRANKLINITA | GAHNITA | GALENA | GIBBISITA | GLAUCONITA | GOETHITA | GORCEIXITA | GOYAZITA | GRANADA | GRANADA_KIMB | HEMATITA | HIDRÓXIDO_Al | HORNBLENDA | ILITA | ILMENITA | ILMENITA_KIMB | ILMENORUTILO | LEUCOXÊNIO | LIMONITA | MAGNETITA | MARCASSITA | MARTITA | MATERIAL_MARINHO | MICA | MICA_CLORITA | MINÉRIO_DE_BERÍLIO | MOLIBDENITA | MOLUSCO | MONAZITA | MONTMORILLONITA | MUSCOVITA | OLIVINA | OPALA | ORTOPIROXÊNIO | OURO | OUTROS | ÓXIDO_DE_FERRO | ÓXIDO_DE_MANGANÊS | PIEDMONTITA | PIR_LIMONITA | PIRITA | PIRITA_OXIDADA | PIROCLORO | PIROLUSITA | PIROMORFITA | PIROXÊNIO | PLATINA | PRATA | QUARTZO | RODOCROSITA | RUTILO | SCHEELITA | SERPENTINA | SIDERITA | SILLIMANITA | SODALITA | TALCO | TITANITA | TITANOMAGNETITA | TOPÁZIO | TORIANITA | TORITA | TREMOLITA | TURMALINA | ULVOESPINÉLIO | UVAROVITA | VESUVIANITA | WOLFRAMITA | XENOTÍMIO | ZIRCÃO | ZOISITA | OBSERVAÇÃO
Estudo dos Garimpos Brasileiros Área Cumaru | Estudo dos Garimpos Brasileiros Área Cumaru | 2279000 | Concentrado de bateia | 2279-JH-B-0019 | DBM542 |  | -7.9555 | -50.9204 | 466/BE | 021/BE/1982 | 1983-01-10 | Não se aplica | Não se aplica | Análise Semiquantitativa | LAMIN Laboratório de Análises Minerais do SGB | Não registrado | 68.1 | [17 empty] | 1 | [18 empty] | 1 | [16 empty] | 40 |  |  |  | 1 |  | 3 | [18 empty] | 3 | [5 empty] | 15 |  |  | 1 |  | 1 |  |  |  | 1 |  |  |  |  | 1 | [5 empty] | 1 |  | 1 |  |  |  | 1 | [9 empty] | 1 | [12 empty] | 1 | [5 empty] | 15
Estudo dos Garimpos Brasileiros Área Cumaru | Estudo dos Garimpos Brasileiros Área Cumaru | 2279000 | Concentrado de bateia | 2279-JH-B-0021 | DBM543 |  | -7.9471 | -50.9086 | 466/BE | 021/BE/1982 | 1983-01-10 | Não se aplica | Não se aplica | Análise Semiquantitativa | LAMIN Laboratório de Análises Minerais do SGB | Não registrado | 52.9 | [17 empty] | 1 | [18 empty] | 1 | [16 empty] | 40 |  |  |  | 1 |  | 1 | [18 empty] | 1 | [5 empty] | 40 |  |  | 1 |  | 3 |  |  |  | 1 |  |  |  |  | 1 | [5 empty] | 1 |  | 1 |  |  |  | 1 | [9 empty] | 1 | [12 empty] | 1 | [5 empty] | 15
Estudo dos Garimpos Brasileiros Área Cumaru | Estudo dos Garimpos Brasileiros Área Cumaru | 2279000 | Concentrado de bateia | 2279-PP-B-0022 | DBM544 |  | -7.711 | -50.6892 | 466/BE | 021/BE/1982 | 1983-01-10 | Não se aplica | Não se aplica | Análise Semiquantitativa | LAMIN Laboratório de Análises Minerais do SGB | Não registrado | 155.1 | [17 empty] | 15 | [18 empty] | 1 | [16 empty] | 60 |  |  |  | 1 |  | 1 | [18 empty] | 1 | [5 empty] | 15 |  |  | 1 |  | 1 |  |  |  | 1 |  |  |  |  | 1 | [5 empty] | 1 |  | 1 |  |  |  | 1 | [9 empty] | 1 | [12 empty] | 1 | [5 empty] | 15
Estudo dos Garimpos Brasileiros Área Cumaru | Estudo dos Garimpos Brasileiros Área Cumaru | 2279000 | Concentrado de bateia | 2279-PP-B-0033 | DBM546 |  | -7.8149 | -50.8428 | 466/BE | 021/BE/1982 | 1983-01-10 | Não se aplica | Não se aplica | Análise Semiquantitativa | LAMIN Laboratório de Análises Minerais do SGB | Não registrado | 52.4 | [17 empty] | 15 | [18 empty] | 1 | [16 empty] | 15 |  |  |  | 1 |  | 1 | [18 empty] | 1 | [5 empty] | 3 |  |  | 3 |  | 15 |  |  |  | 1 |  |  |  |  | 1 | [5 empty] | 1 |  | 40 |  |  |  | 1 | [9 empty] | 1 | [12 empty] | 1 | [5 empty] | 3
Estudo dos Garimpos Brasileiros Área Cumaru | Estudo dos Garimpos Brasileiros Área Cumaru | 2279000 | Concentrado de bateia | 2279-MD-B-0036 | DBM548 |  | -7.7532 | -50.6998 | 466/BE | 021/BE/1982 | 1983-01-10 | Não se aplica | Não se aplica | Análise Semiquantitativa | LAMIN Laboratório de Análises Minerais do SGB | Não registrado | 100 | [17 empty] | 40 | [18 empty] | 1 | [16 empty] | 15 |  |  |  | 1 |  | 1 | [18 empty] | 1 | [5 empty] | 3 |  |  | 1 |  | 15 |  |  |  | 1 |  |  |  |  | 1 | [5 empty] | 1 |  | 3 |  |  |  | 1 | [9 empty] | 1 | [12 empty] | 1 | [5 empty] | 15
Estudo dos Garimpos Brasileiros Área Cumaru | Estudo dos Garimpos Brasileiros Área Cumaru | 2279000 | Concentrado de bateia | 2279-JH-B-0043 | DBM549 |  | -7.944 | -50.9345 | 466/BE | 021/BE/1982 | 1983-01-10 | Não se aplica | Não se aplica | Análise Semiquantitativa | LAMIN Laboratório de Análises Minerais do SGB | Não registrado | 41.7 | [17 empty] | 3 | [18 empty] | 1 | [16 empty] | 85 |  |  |  | 1 |  | 1 | [18 empty] | 1 | [5 empty] | 3 |  |  | 1 |  | 3 |  |  |  | 1 |  |  |  |  | 1 | [5 empty] | 1 |  | 1 |  |  |  | 1 | [9 empty] | 1 | [12 empty] | 1 | [5 empty] | 3
Estudo dos Garimpos Brasileiros Área Cumaru | Estudo dos Garimpos Brasileiros Área Cumaru | 2279000 | Concentrado de bateia | 2279-MD-B-0044 | DBM550 |  | -7.751 | -50.704 | 466/BE | 021/BE/1982 | 1983-01-10 | Não se aplica | Não se aplica | Análise Semiquantitativa | LAMIN Laboratório de Análises Minerais do SGB | Não registrado | 23.5 | [17 empty] | 3 | [18 empty] | 1 | [16 empty] | 60 |  |  |  | 1 |  | 1 | [18 empty] | 1 | [5 empty] | 3 |  |  | 1 |  | 1 |  |  |  | 1 |  |  |  |  | 1 | [5 empty] | 1 |  | 1 |  |  |  | 1 | [9 empty] | 1 | [12 empty] | 1 | [5 empty] | 15
Estudo dos Garimpos Brasileiros Área Cumaru | Estudo dos Garimpos Brasileiros Área Cumaru | 2279000 | Concentrado de bateia | 2279-MD-B-0057 | DBM553 |  | -7.7216 | -50.7044 | 466/BE | 021/BE/1982 | 1983-01-10 | Não se aplica | Não se aplica | Análise Semiquantitativa | LAMIN Laboratório de Análises Minerais do SGB | Não registrado | 60 | [17 empty] | 3 | [18 empty] | 1 | [16 empty] | 60 |  |  |  | 1 |  | 1 | [18 empty] | 1 | [5 empty] | 15 |  |  | 1 |  | 3 |  |  |  | 1 |  |  |  |  | 1 | [5 empty] | 1 |  | 1 |  |  |  | 1 | [9 empty] | 1 | [12 empty] | 1 | [5 empty] | 3
Estudo dos Garimpos Brasileiros Área Cumaru | Estudo dos Garimpos Brasileiros Área Cumaru | 2279000 | Concentrado de bateia | 2279-PP-B-0075 | DBM554 |  | -7.8347 | -50.8472 | 466/BE | 021/BE/1982 | 1983-01-10 | Não se aplica | Não se aplica | Análise Semiquantitativa | LAMIN Laboratório de Análises Minerais do SGB | Não registrado | 139.7 | [17 empty] | 3 | [18 empty] | 1 | [16 empty] | 40 |  |  |  | 1 |  | 3 | [18 empty] | 1 | [5 empty] | 40 |  |  | 1 |  | 3 |  |  |  | 1 |  |  |  |  | 1 | [5 empty] | 1 |  | 1 |  |  |  | 1 | [9 empty] | 1 | [12 empty] | 1 | [5 empty] | 15
Estudo dos Garimpos Brasileiros Área Cumaru | Estudo dos Garimpos Brasileiros Área Cumaru | 2279000 | Concentrado de bateia | 2279-JH-B-0095 | DBM555 |  | -7.8178 | -50.8159 | 466/BE | 021/BE/1982 | 1983-01-10 | Não se aplica | Não se aplica | Análise Semiquantitativa | LAMIN Laboratório de Análises Minerais do SGB | Não registrado | 46.1 | [17 empty] | 1 | [18 empty] | 1 | [16 empty] | 3 |  |  |  | 1 |  | 1 | [18 empty] | 1 | [5 empty] | 15 |  |  | 3 |  | 40 |  |  |  | 1 |  |  |  |  | 1 | [5 empty] | 1 |  | 40 |  |  |  | 1 | [9 empty] | 1 | [12 empty] | 1 | [5 empty] | 1

## Sedimento de corrente
PROJETO_AMOSTRAGEM | PROJETO_PUBLICAÇÃO | CENTRO_DE_CUSTO | CLASSE | NÚMERO_DE_CAMPO | NÚMERO_DE_LABORATÓRIO | DUPLICATA | LATITUDE | LONGITUDE | LOTE | RA | DATA_DE_ANÁLISE | MÉTODO | ABERTURA | LEITURA | LABORATÓRIO | JOB | Ag_ppb | Ag_ppm | Al_pct | Al2O3_pct | As_ppm | Au_PA_G | Au_PO_G | Au_ppb | Au_ppm | B_ppm | Ba_ppm | BaO_pct | Be_ppm | Bi_ppm | C_O_pct | C_O_T_pct | C_pct | C_T_pct | Ca_pct | CaO_pct | Cd_ppm | Ce_ppm | Cl_ppm | Co_ppm | CO3_pct | Cr_pct | Cr_ppm | Cr2O3_pct | Cs_ppm | Cu_ppm | F_ppm | Fe_pct | Fe_ppm | Fe2O3_pct | Ga_ppm | Ge_ppm | Hf_ppm | Hg_ppb | Hg_ppm | In_ppm | K_pct | K2O_pct | La_ppm | Li_ppm | LOI_pct | Lu_ppm | Mg_pct | MgO_pct | Mn_pct | Mn_ppm | MnO_pct | Mo_ppm | Na_pct | Na2O_pct | Nb_ppm | Nb2O5_pct | Ni_pct | Ni_ppm | P_pct | P_ppm | P2O5_pct | Pb_ppm | Pd_ppb | Pt_ppb | Rb_ppm | Re_ppb | Re_ppm | Rh_ppb | S_pct | Sb_ppm | Sc_ppm | Se_ppm | SiO2_pct | Sn_ppm | Sr_ppm | Ta_ppm | Tb_ppm | Te_ppm | Th_ppm | Ti_pct | TiO2_pct | Tl_ppm | U_ppm | V_ppm | W_ppm | Y_ppm | Yb_ppm | Zn_ppm | Zr_ppm | OBSERVAÇÃO
Estudo dos Garimpos Brasileiros Área Cumaru | Estudo dos Garimpos Brasileiros Área Cumaru | 2279350 | Sedimento de corrente | 2279-JH-S-0003 | DBM461 |  | -7.7824 | -50.7193 | 463/BE | 022/BE/1982 | 1982-12-15 | AA | Digestão com Água Régia a Quente | Espectrometria de Absorção Atômica | LAMIN Laboratório de Análises Minerais do SGB | Não registrado | [29 empty] | 3 | [27 empty] | 3
Estudo dos Garimpos Brasileiros Área Cumaru | Estudo dos Garimpos Brasileiros Área Cumaru | 2279350 | Sedimento de corrente | 2279-JH-S-0004 | DBM462 |  | -7.8202 | -50.8455 | 463/BE | 022/BE/1982 | 1982-12-16 | AA | Digestão com Água Régia a Quente | Espectrometria de Absorção Atômica | LAMIN Laboratório de Análises Minerais do SGB | Não registrado | [29 empty] | 5 | [27 empty] | 3
Estudo dos Garimpos Brasileiros Área Cumaru | Estudo dos Garimpos Brasileiros Área Cumaru | 2279350 | Sedimento de corrente | 2279-JH-S-0005 | DBM463 |  | -7.8048 | -50.8199 | 463/BE | 022/BE/1982 | 1982-12-17 | AA | Digestão com Água Régia a Quente | Espectrometria de Absorção Atômica | LAMIN Laboratório de Análises Minerais do SGB | Não registrado | [29 empty] | 3 | [27 empty] | 3
Estudo dos Garimpos Brasileiros Área Cumaru | Estudo dos Garimpos Brasileiros Área Cumaru | 2279350 | Sedimento de corrente | 2279-JH-S-0008 | DBM466 |  | -7.8129 | -50.8625 | 463/BE | 022/BE/1982 | 1982-12-18 | AA | Digestão com Água Régia a Quente | Espectrometria de Absorção Atômica | LAMIN Laboratório de Análises Minerais do SGB | Não registrado | [29 empty] | 3 | [27 empty] | 3
Estudo dos Garimpos Brasileiros Área Cumaru | Estudo dos Garimpos Brasileiros Área Cumaru | 2279351 | Sedimento de corrente | 2279-PP-S-0009 | DBM467 |  | -7.9493 | -50.9028 | 463/BE | 022/BE/1982 | 1982-12-19 | AA | Digestão com Água Régia a Quente | Espectrometria de Absorção Atômica | LAMIN Laboratório de Análises Minerais do SGB | Não registrado | [29 empty] | 3 | [27 empty] | 3
Estudo dos Garimpos Brasileiros Área Cumaru | Estudo dos Garimpos Brasileiros Área Cumaru | 2279352 | Sedimento de corrente | 2279-JH-S-0010 | DBM468 |  | -7.9521 | -50.938 | 463/BE | 022/BE/1982 | 1982-12-20 | AA | Digestão com Água Régia a Quente | Espectrometria de Absorção Atômica | LAMIN Laboratório de Análises Minerais do SGB | Não registrado | [29 empty] | 5 | [27 empty] | 3
Estudo dos Garimpos Brasileiros Área Cumaru | Estudo dos Garimpos Brasileiros Área Cumaru | 2279353 | Sedimento de corrente | 2279-PP-S-0016 | DBM473 |  | -7.9476 | -50.9217 | 463/BE | 022/BE/1982 | 1982-12-21 | AA | Digestão com Água Régia a Quente | Espectrometria de Absorção Atômica | LAMIN Laboratório de Análises Minerais do SGB | Não registrado | [29 empty] | 3 | [27 empty] | 3
Estudo dos Garimpos Brasileiros Área Cumaru | Estudo dos Garimpos Brasileiros Área Cumaru | 2279354 | Sedimento de corrente | 2279-JH-S-0017 | DBM474 |  | -7.8302 | -50.835 | 463/BE | 022/BE/1982 | 1982-12-22 | AA | Digestão com Água Régia a Quente | Espectrometria de Absorção Atômica | LAMIN Laboratório de Análises Minerais do SGB | Não registrado | [29 empty] | 4 | [27 empty] | 3
Estudo dos Garimpos Brasileiros Área Cumaru | Estudo dos Garimpos Brasileiros Área Cumaru | 2279355 | Sedimento de corrente | 2279-PP-S-0022 | DBM478 |  | -7.711 | -50.6892 | 463/BE | 022/BE/1982 | 1982-12-23 | AA | Digestão com Água Régia a Quente | Espectrometria de Absorção Atômica | LAMIN Laboratório de Análises Minerais do SGB | Não registrado | [29 empty] | 3 | [27 empty] | 3
Estudo dos Garimpos Brasileiros Área Cumaru | Estudo dos Garimpos Brasileiros Área Cumaru | 2279356 | Sedimento de corrente | 2279-PP-S-0024 | DBM480 |  | -7.9297 | -50.9113 | 463/BE | 022/BE/1982 | 1982-12-24 | AA | Digestão com Água Régia a Quente | Espectrometria de Absorção Atômica | LAMIN Laboratório de Análises Minerais do SGB | Não registrado | [29 empty] | 3 | [27 empty] | 3
Estudo dos Garimpos Brasileiros Área Cumaru | Estudo dos Garimpos Brasileiros Área Cumaru | 2279357 | Sedimento de corrente | 2279-JH-S-0034 | DBM487 |  | -7.7881 | -50.7378 | 463/BE | 022/BE/1982 | 1982-12-25 | AA | Digestão com Água Régia a Quente | Espectrometria de Absorção Atômica | LAMIN Laboratório de Análises Minerais do SGB | Não registrado | [29 empty] | 3 | [27 empty] | 3
Estudo dos Garimpos Brasileiros Área Cumaru | Estudo dos Garimpos Brasileiros Área Cumaru | 2279358 | Sedimento de corrente | 2279-JH-S-0041 | DBM493 |  | -7.8223 | -50.7832 | 463/BE | 022/BE/1982 | 1982-12-26 | AA | Digestão com Água Régia a Quente | Espectrometria de Absorção Atômica | LAMIN Laboratório de Análises Minerais do SGB | Não registrado | [29 empty] | 3 | [27 empty] | 3
Estudo dos Garimpos Brasileiros Área Cumaru | Estudo dos Garimpos Brasileiros Área Cumaru | 2279359 | Sedimento de corrente | 2279-JH-S-0045 | DBM497 |  | -7.9438 | -50.9104 | 463/BE | 022/BE/1982 | 1982-12-27 | AA | Digestão com Água Régia a Quente | Espectrometria de Absorção Atômica | LAMIN Laboratório de Análises Minerais do SGB | Não registrado | [29 empty] | 3 | [27 empty] | 4
Estudo dos Garimpos Brasileiros Área Cumaru | Estudo dos Garimpos Brasileiros Área Cumaru | 2279360 | Sedimento de corrente | 2279-PP-S-0052 | DBM503 |  | -7.8102 | -50.8428 | 463/BE | 022/BE/1982 | 1982-12-28 | AA | Digestão com Água Régia a Quente | Espectrometria de Absorção Atômica | LAMIN Laboratório de Análises Minerais do SGB | Não registrado | [29 empty] | 3 | [27 empty] | 3
Estudo dos Garimpos Brasileiros Área Cumaru | Estudo dos Garimpos Brasileiros Área Cumaru | 2279361 | Sedimento de corrente | 2279-PP-S-0053 | DBM504 |  | -7.8306 | -50.8212 | 463/BE | 022/BE/1982 | 1982-12-29 | AA | Digestão com Água Régia a Quente | Espectrometria de Absorção Atômica | LAMIN Laboratório de Análises Minerais do SGB | Não registrado | [29 empty] | 3 | [27 empty] | 3
Estudo dos Garimpos Brasileiros Área Cumaru | Estudo dos Garimpos Brasileiros Área Cumaru | 2279362 | Sedimento de corrente | 2279-JH-S-0054 | DBM505 |  | -7.8134 | -50.8485 | 463/BE | 022/BE/1982 | 1982-12-30 | AA | Digestão com Água Régia a Quente | Espectrometria de Absorção Atômica | LAMIN Laboratório de Análises Minerais do SGB | Não registrado | [29 empty] | 3 | [27 empty] | 3
Estudo dos Garimpos Brasileiros Área Cumaru | Estudo dos Garimpos Brasileiros Área Cumaru | 2279363 | Sedimento de corrente | 2279-JH-S-0055 | DBM506 |  | -7.8205 | -50.7745 | 463/BE | 022/BE/1982 | 1982-12-31 | AA | Digestão com Água Régia a Quente | Espectrometria de Absorção Atômica | LAMIN Laboratório de Análises Minerais do SGB | Não registrado | [29 empty] | 4 | [27 empty] | 4
Estudo dos Garimpos Brasileiros Área Cumaru | Estudo dos Garimpos Brasileiros Área Cumaru | 2279364 | Sedimento de corrente | 2279-JH-S-0056 | DBM507 |  | -7.8532 | -50.8681 | 463/BE | 022/BE/1982 | 1983-01-01 | AA | Digestão com Água Régia a Quente | Espectrometria de Absorção Atômica | LAMIN Laboratório de Análises Minerais do SGB | Não registrado | [29 empty] | 3 | [27 empty] | 3
Estudo dos Garimpos Brasileiros Área Cumaru | Estudo dos Garimpos Brasileiros Área Cumaru | 2279365 | Sedimento de corrente | 2279-MD-S-0057 | DBM508 |  | -7.7216 | -50.7044 | 463/BE | 022/BE/1982 | 1983-01-02 | AA | Digestão com Água Régia a Quente | Espectrometria de Absorção Atômica | LAMIN Laboratório de Análises Minerais do SGB | Não registrado | [29 empty] | 3 | [27 empty] | 3
Estudo dos Garimpos Brasileiros Área Cumaru | Estudo dos Garimpos Brasileiros Área Cumaru | 2279366 | Sedimento de corrente | 2279-JH-S-0120 | DBM518 |  | -7.8286 | -50.8493 | 463/BE | 022/BE/1982 | 1983-01-03 | AA | Digestão com Água Régia a Quente | Espectrometria de Absorção Atômica | LAMIN Laboratório de Análises Minerais do SGB | Não registrado | [29 empty] | 3 | [27 empty] | 4

## Solo
PROJETO_AMOSTRAGEM | PROJETO_PUBLICAÇÃO | CENTRO_DE_CUSTO | CLASSE | NÚMERO_DE_CAMPO | NÚMERO_DE_LABORATÓRIO | DUPLICATA | LATITUDE | LONGITUDE | LOTE | RA | DATA_DE_ANÁLISE | MÉTODO | ABERTURA | LEITURA | LABORATÓRIO | JOB | UMIDADE_pct | pH | Ag_ppm | Al_pct | Al2O3_pct | Al2O3_T_pct | As_ppm | Au_ppm | B_ppm | Ba_ppm | BaO_pct | Be_ppm | Bi_ppm | C_O_pct | C_O_T_pct | C_pct | C_T_pct | Ca_pct | CaO_pct | CaO_T_pct | Cd_ppm | Ce_ppm | Cl_ppm | Co_ppm | CO2_pct | CO3_pct | Cr_pct | Cr_ppm | Cr2O3_pct | Cs_ppm | Cu_ppm | F_ppm | Fe_pct | Fe_ppm | Fe2O3_pct | Fe2O3_T_pct | FeO_pct | Ga_ppm | Ge_ppm | Hf_ppm | Hg_ppm | In_ppm | K_pct | K2O_pct | La_ppm | Li_ppm | LOI_pct | Lu_ppm | Mg_pct | MgO_pct | MgO_T_pct | Mn_ppm | MnO_pct | Mo_ppm | Na_pct | Na2O_pct | Nb_ppm | Nb2O5_pct | Ni_ppm | P_ppm | P2O5_pct | P2O5_T_pct | Pb_ppm | Pd_ppm | PF_pct | Pt_ppm | Rb_ppm | Re_ppm | S_pct | S_T_pct | Sb_ppm | Sc_ppm | Se_ppm | SiO2_pct | SiO2_T_pct | Sn_ppm | Sr_ppm | Ta_ppm | Tb_ppm | Te_ppm | Th_ppm | Ti_pct | TiO2_pct | Tl_ppm | U_ppm | V_ppm | W_ppm | Y_ppm | Yb_ppm | Zn_pct | Zn_ppm | Zr_ppm | OBSERVAÇÃO
Estudo dos Garimpos Brasileiros Área Cumaru | Estudo dos Garimpos Brasileiros Área Cumaru | 2279000 | Solo | 2279-PP-L-0064A | DBM519 | Sim | -7.8195 | -50.8191 | 464/BE | 023/BE/1982 | 1982-12-10 | AA | Digestão com Água Régia a Quente | Espectrometria de Absorção Atômica | LAMIN Laboratório de Análises Minerais do SGB | Não registrado | [30 empty] | 7 | [27 empty] | 3
Estudo dos Garimpos Brasileiros Área Cumaru | Estudo dos Garimpos Brasileiros Área Cumaru | 2279000 | Solo | 2279-PP-L-0064B | DBM520 | Sim | -7.8195 | -50.8191 | 464/BE | 023/BE/1982 | 1982-12-10 | AA | Digestão com Água Régia a Quente | Espectrometria de Absorção Atômica | LAMIN Laboratório de Análises Minerais do SGB | Não registrado | [30 empty] | 55 | [27 empty] | 45
Estudo dos Garimpos Brasileiros Área Cumaru | Estudo dos Garimpos Brasileiros Área Cumaru | 2279000 | Solo | 2279-PP-L-0064C | DBM521 | Sim | -7.8195 | -50.8191 | 464/BE | 023/BE/1982 | 1982-12-10 | AA | Digestão com Água Régia a Quente | Espectrometria de Absorção Atômica | LAMIN Laboratório de Análises Minerais do SGB | Não registrado | [30 empty] | 6 | [27 empty] | 3
Estudo dos Garimpos Brasileiros Área Cumaru | Estudo dos Garimpos Brasileiros Área Cumaru | 2279000 | Solo | 2279-PP-L-0072 | DBM522 |  | -7.8087 | -50.8712 | 464/BE | 023/BE/1982 | 1982-12-10 | AA | Digestão com Água Régia a Quente | Espectrometria de Absorção Atômica | LAMIN Laboratório de Análises Minerais do SGB | Não registrado | [30 empty] | 85 | [27 empty] | 220